## Sheet1
影像资料袋、垃圾袋、熏洗袋、织物袋参数要求
序号 | 名称 | 单位 | 规格尺寸 | 材质 | 要求 | 参考图 | 报价
1 | 垃圾袋 | 个 | 110cm×110cm,单面4丝 （厚度0.04mm） | 聚乙烯LLDPE高强度环保材料 | 1.颜色：黑色。 2.密度高、结实耐用、承受力强、无异味、不漏水，且符合环保要求。 3.所投产品须提供符合GB/T24454-2009《塑料垃圾袋》执行标准要求。
2 | 垃圾袋 | 个 | 75cm×80cm,单面4丝 （厚度0.04mm）
3 | 垃圾袋 | 个 | 50cm×55cm,单面4丝 （厚度0.04mm）
4 | 医疗废物垃圾袋 | 个 | 110cm×110cm,单面4丝（厚度：0.04mm） | 聚乙烯LLDPE高强度环保材料 | 1.颜色：黄色。 2.具有一定的耐热性，密度高，耐化学腐蚀性、结实耐用，承受力强，无异味，不漏水，且符合环保要求。 3.须清晰印有“医疗废物”、“警示标识”、“危险废物标识”图案及字样。 4.所投产品须提供符合HJ421-2017《医疗废物专用包装袋、容器和警示标志标准》执行标准要求。
5 | 医疗废物垃圾袋 | 个 | 75cm×80cm,单面4丝 （厚度：0.04mm）
6 | 医疗废物垃圾袋 | 个 | 50cm×55cm,单面4丝 （厚度：0.04mm）
7 | 影像资料袋 | 个 | 50cm×40cm,单面8丝 （厚度：0.09mm） | 高压膜（PE) | 1.颜色：银灰色。 2.双面印刷，按需求印有“兰州大学第二医院影像资料”等字样。 3.袋质均匀、平整、无皱折、无杂质、无污迹，密度高，承受力强，结实耐用，无异味，且符合环保要求。
8 | 影像资料袋 | 个 | 52cm×38cm,单面8丝 （厚度：0.09mm） | 高压膜（PE) | 1.颜色：乳白色。 2.双面印刷，按需求印有“兰州大学第二医院MRI影像资料袋”等字样。 3.袋质均匀、平整、无皱折、无杂质、无污迹，密度高，承受力强，结实耐用，无异味，且符合环保要求。
9 | 熏洗袋 | 个 | 100cm×70cm，单面6丝（厚度：0.04mm） 泡脚用 | 聚乙烯LLDPE高强度环保材料 | 厚度好，密度高，承受力强，不漏水，无异味，耐用，且符合环保要求。
10 | 熏洗袋 | 个 | 210cm×120cm，单面6丝（厚度：0.06mm） 浴缸用
11 | 熏洗袋 | 个 | 170cm×110cm，单面6丝（厚度：0.06mm） 浴盆用
12 | 中药袋 | 个 | 60cm*68cm，单面4丝 （厚度：0.04mm） | 聚乙烯LLDPE高强度环保材料 | 1. 颜色：乳白色。 2.双面印刷，按需求印有“兰州大学第二医院”等字样，具体要求见图片。 3.厚度好、密度高、结实耐用、承受力强、无异味、不漏水，且符合环保要求。 4.所投产品须符合GB4806.7-2016《食品安全国家标准食品接触用塑料材料及制品》执行标准要求。 5.双面印刷，按需求印有“兰州大学第二医院”等字样。
13 | 中药袋 | 个 | 40cm*40cm，单面4丝 （厚度：0.04mm）
14 | 中药袋 | 个 | 27cm*25cm，单面4丝 （厚度：0.04mm）
15 | 水溶性织物袋 | 个 | 92cm×99cm 内袋厚度0.020—0.035mm 外袋厚度0.035—0.045mm | 1.外袋材质聚乙烯(PE) 耐高温(140℃) 2. 内袋材质聚乙烯醇(PVA) 全水溶 | 1.外观结构：双层加强结构袋体, 附水溶性绑带),(橘红色),( 外袋正面印刷警示标识)。 2.水溶温度:绑带和缝线25℃,水溶袋体50℃。 3.溶解时间:水溶膜或水溶附件放入额定温度水中3秒内分裂,300秒内完全溶解。 4.密封性: ①盛装袋体常温(23度正负2度)清水浸透干布5.6kg, 拧出多余液体, 重要增至3倍, 混合2.4kg干布, 置入袋内, 据住袋口下20cm处上下垂直抖动3次不破裂不渗漏。 ②袋口置进气管和气压表, 密封袋口, 注入空气, 充气鼓胀至袋内压力值为100pa, 静置2小时应保持袋内压力值不低于5050pa。 5.承重性能:干衣物基准量7kg,湿物承重16kg；提吊16小时后，70次/分钟频率作20cm上下行程的垂直抖动3次不破裂。 6.微生物屏障性能:干性条件下单样本透过菌落数≤5cfu,10个样本透过菌落总数≤15cfu。 7.消毒效果影响:含氯消剂,季胺盐类消毒剂等无影响。 8.皮肤刺激检测:皮肤刺激指数:0--≮0.5,无刺激性。 9.所投产品须符合GB/T42067-2022《水溶性生物降解医用织物包装膜袋》执行标准要求。
16 | 水溶性织物袋 | 个 | 71cm×99cm 内袋厚度0.020—0.035mm 外袋厚度0.035—0.045mm
17 | 水溶性织物袋 | 个 | 71cmx80cm 内袋厚0.020—0.035mm 外袋厚0.035—0.045mm
18 | 塑料袋 | 个 | 30*20cm | 聚乙烯LLDPE高强度环保材料 | 1.颜色：红色 2.封口式，厚度10s（双层），印"兰州大学第二医院”等黑色字样，并带危险标识
19 | 塑料袋 | 个 | 30*40cm |  | 1.颜色：红色 2.封口式，厚度10s（双层），印"兰州大学第二医院”等黑色字样，并带危险标识
20 | 塑料袋 | 个 | 35*45cm |  | 1.颜色：红色 2.封口式，厚度10s（双层），印"兰州大学第二医院”等黑色字样，并带危险标识
21 | 塑料袋 | 个 | 35*45cm |  | 1.颜色：透明 2.封口式，厚度10s（双层），印"兰州大学第二医院”等蓝色字样
22 | 塑料袋 | 个 | 30*40cm |  | 1.颜色:透明 2.封口式，厚度10s（双层），印"兰州大学第二医院”等蓝色字样
23 | 塑料袋 | 个 | 46*68*19mm |  | 1.颜色：透明 2.手提式，厚度6s（双层），印"兰州大学第二医院”等蓝色字样
单价合计